{"text_format":"1","workbook":"xlsx","n_sheets":12,"sheets":["(一)P1","(一)P2","(一)P3","(一)P4","(一)P5","(二)（三、四）P6","(五)P7","(五)P8","(五)P9","(六）P10","(七)P11","付表"],"not_rendered":{"charts":0,"images":0,"macros":1,"external_links":0,"defined_names":6,"comments":0,"pivot_tables":0},"unopened":[],"bounds":{"document_bytes":16777216,"sheet_cells":100000,"rows_first":2000,"rows_last":500,"rows_between":2000,"halvings":0,"cell_chars":16384,"cell_head_chars":4096},"cells_cut":0,"cells_raw":0,"read":"whole","date_system":"1900"}

{"sheet":"(一)P1","index":0,"n_rows":40,"n_cols":37,"rows_kept":40,"cut":false,"hidden":false,"merged":[[8,35,15,35],[22,10,23,11],[8,3,23,4],[28,23,28,25],[20,23,20,25],[21,23,21,25],[22,23,22,25],[29,23,29,25],[30,23,30,25],[20,20,28,22],[33,17,33,19],[23,23,23,25],[24,23,24,25],[25,23,25,25],[26,23,26,25],[27,23,27,25],[22,17,22,19],[25,17,25,19],[26,17,26,19],[27,17,27,19],[28,17,28,19],[34,17,34,19],[29,20,30,22],[31,20,38,22],[33,23,33,25],[34,23,34,25],[37,23,37,25],[38,23,38,25],[35,23,35,25],[36,23,36,25],[31,23,31,25],[32,23,32,25],[37,17,37,19],[38,17,38,19],[35,17,35,19],[36,17,36,19],[29,17,29,19],[30,17,30,19],[31,17,31,19],[32,17,32,19],[37,14,37,16],[38,14,38,16],[31,14,31,16],[32,14,32,16],[33,14,33,16],[34,14,34,16],[35,14,35,16],[36,14,36,16],[18,14,19,16],[18,17,19,19],[18,23,19,25],[16,20,19,22],[34,10,34,12],[35,10,35,12],[29,10,29,12],[30,10,30,12],[16,14,17,19],[23,17,23,19],[24,17,24,19],[20,17,20,19],[21,17,21,19],[29,14,29,16],[30,14,30,16],[25,14,25,16],[26,14,26,16],[27,14,27,16],[28,14,28,16],[22,14,22,16],[23,14,23,16],[24,14,24,16],[25,10,26,12],[27,10,28,12],[38,10,38,12],[32,10,32,12],[33,10,33,12],[36,10,36,12],[37,10,37,12],[20,14,20,16],[21,14,21,16],[0,0,0,36],[7,2,7,4],[7,5,7,7],[7,8,7,33],[1,8,1,35],[2,0,2,7],[2,8,2,33],[5,8,5,34],[8,8,9,23],[22,12,22,13],[18,10,19,11],[16,10,17,11],[18,12,19,13],[18,33,19,33],[16,12,17,13],[8,6,27,7],[31,10,31,12],[3,2,6,7],[20,10,20,13],[21,10,21,13],[24,10,24,12],[23,12,23,13]]}
["（別表）　建設省告示第1446号　七・コンクリート　法第三十七条第二号の品質に関する技術的基準"]
[null,null,null,null,null,null,null,null,"内山柏工場式高強度レディーミクストコンクリート （（株）内山アドバンス 柏工場）"]
["技術的基準",null,null,null,null,null,null,null,"規格・概要",null,null,null,null,null,null,null,null,null,null,null,null,null,null,null,null,null,null,null,null,null,null,null,null,null,null,"評価内容","適・否"]
["一",null,"別表第二(い)欄に掲げる建築材料の区分に応じ、それぞれ同表(は)欄に掲げる測定方法等により確認された同表(ろ)欄に掲げる品質基準に適合するものであること。\n"]
[]
[null,null,null,null,null,null,null,null,"－",null,null,null,null,null,null,null,null,null,null,null,null,null,null,null,null,null,null,null,null,null,null,null,null,null,null,"－","－"]
[]
[null,null,"品質基準",null,null,"測定方法等"]
[null,null,"一","　コンクリートに使用するセメントは、密度、比表面積、凝結（始発時間及び終結時間）、　安定性、圧縮強さ及び水和熱の基準値及び組成が定められたものであること。ただし、水和熱にあっては、コンクリートの材料特性値に影響しない場合においては、この限りでない。",null,"一","　密度、凝結、安定性及び圧縮強さの測定は、\nJIS R 5201(セメントの物理試験方法)-1997、\n水和熱の測定は、\nJIS R 5203(セメントの水和熱測定方法(溶解熱方法))-1995、\n組成の測定は、\nJIS R 5202(ポルトランドセメントの化学分析方法)-1999又はJIS R 5204(セメントの蛍光X線分析方法)-2002によること。\n",null,"　セメントの品質基準",null,null,null,null,null,null,null,null,null,null,null,null,null,null,null,null,null,null,null,null,null,null,null,null,null,null,"「セメントの品質基準」に、セメントの密度、比表面積、凝結、安定性、圧縮強さ、水和熱の基準値及び組成が定められており、告示1446号の試験方法によっていることを確認した。","適"]
[]
[null,null,null,null,null,null,null,null,null,null,"(1)　種類"]
[null,null,null,null,null,null,null,null,null,null,null,"①普通ポルトランドセメント "]
[null,null,null,null,null,null,null,null,null,null,"(2)　製造業者"]
[null,null,null,null,null,null,null,null,null,null,null,"①〇〇セメント株式会社   "]
[null,null,null,null,null,null,null,null,null,null,"(3)　品質"]
[null,null,null,null,null,null,null,null,null,null,null,null,"表1-1-1  セメントの品質"]
[null,null,null,null,null,null,null,null,null,null,null,null,"種　類",null,"普通ポルトランドセメント",null,null,null,null,null,"試験方法"]
[]
[null,null,null,null,null,null,null,null,null,null,"品質項目",null,null,null,"基準値",null,null,"JIS規格値"]
[]
[null,null,null,null,null,null,null,null,null,null,"密度　　　　　　（g/cm3）",null,null,null,"3.16±0.02",null,null,"－",null,null,"JIS R 5201       (2015)注)"]
[null,null,null,null,null,null,null,null,null,null,"比表面積　　　(cm2/g)",null,null,null,"2,800以上",null,null,"2500以上"]
[null,null,null,null,null,null,null,null,null,null,"凝結",null,"始発（miｎ）",null,"60以上",null,null,"60以上"]
[null,null,null,null,null,null,null,null,null,null,null,null,"終結（h）",null,"10以下",null,null,"10以下"]
[null,null,null,null,null,null,null,null,null,null,"安定性（パット法）",null,null,null,"良",null,null,"良"]
[null,null,null,null,null,null,null,null,null,null,"圧縮強さ",null,null," 3日","20.0以上",null,null,"12.5以上"]
[null,null,null,null,null,null,null,null,null,null,null,null,null," 7日","34.0以上",null,null,"22.5以上"]
[null,null,null,null,null,null,null,null,null,null,"（Ｎ/mm2）",null,null,"28日","50.0以上",null,null,"42.5以上"]
[null,null,null,null,null,null,null,null,null,null,null,null,null,"91日","－",null,null,"－"]
[null,null,null,null,null,null,null,null,null,null,"水和熱",null,null," 7日","350以下",null,null,"－",null,null,"JIS R 5203  (2015)注)"]
[null,null,null,null,null,null,null,null,null,null,"（J/ｇ）",null,null,"28日","400以下",null,null,"－"]
[null,null,null,null,null,null,null,null,null,null,"酸化ﾏｸﾞﾈｼｳﾑ",null,null,"（％）","5.0 以下",null,null,"5.0 以下",null,null,"JIS R 5202\n(2015)注)             又は\nJIS R 5204             (2019) 注)                                                                                                                                                                                                        "]
[null,null,null,null,null,null,null,null,null,null,"三酸化硫黄",null,null,"（％）","3.5 以下",null,null,"3.5 以下"]
[null,null,null,null,null,null,null,null,null,null,"強熱減量",null,null,"（％）","5.0 以下",null,null,"5.0 以下"]
[null,null,null,null,null,null,null,null,null,null,"全アルカリ",null,null,"（％）","0.75以下",null,null,"0.75以下"]
[null,null,null,null,null,null,null,null,null,null,"塩化物イオン",null,null,"（％）","0.035以下",null,null,"0.035以下"]
[null,null,null,null,null,null,null,null,null,null,"けい酸三カルシウム",null,null,"（％）","－",null,null,"－"]
[null,null,null,null,null,null,null,null,null,null,"けい酸二カルシウム",null,null,"（％）","－",null,null,"－"]
[null,null,null,null,null,null,null,null,null,null,"ｱﾙﾐﾝ酸三ｶﾙｼｳﾑ",null,null,"（％）","－",null,null,"－"]
[null,null,null,null,null,null,null,null,null,null,"注)ＪＩＳ年号の違いによる技術的差異はない"]

{"sheet":"(一)P2","index":1,"n_rows":33,"n_cols":31,"rows_kept":33,"cut":false,"hidden":false,"merged":[[30,9,30,11],[29,12,29,13],[29,14,29,15],[29,16,29,17],[29,9,29,11],[30,12,30,13],[30,14,30,15],[30,24,30,25],[30,16,30,17],[30,18,30,19],[29,18,29,19],[29,20,29,21],[30,20,30,21],[30,22,30,23],[29,22,29,23],[29,24,29,25],[5,29,20,29],[16,27,18,27],[19,12,19,13],[17,26,18,26],[20,8,20,12],[20,18,20,21],[17,8,18,13],[19,26,20,26],[18,14,18,17],[18,18,18,21],[19,14,19,17],[20,14,20,17],[19,18,19,21],[27,9,28,11],[26,12,26,25],[27,12,28,13],[27,24,28,25],[17,14,17,21],[26,8,26,11],[20,24,20,25],[0,1,0,3],[1,2,4,3],[1,5,4,6],[0,7,0,28],[2,16,2,17],[0,4,0,6],[5,3,8,3],[27,8,30,8],[29,26,30,26],[26,26,28,26],[27,18,28,19],[27,16,28,17],[27,14,28,15],[27,20,28,21],[27,22,28,23],[5,6,20,6],[17,22,17,25],[18,22,18,23],[18,24,18,25],[19,22,19,23],[20,22,20,23],[19,24,19,25]]}
[null,"品質基準",null,null,"測定方法等",null,null,"規格・概要",null,null,null,null,null,null,null,null,null,null,null,null,null,null,null,null,null,null,null,null,null,"評価内容","適・否"]
["一","二","　コンクリートに使用する骨材は、次に掲げる基準に適合するものであること。",null,"二","　次に掲げる方法によること。"]
[null,null,null,null,null,null,null,null,null,null,null,null,null,null,null,null,"－",null,null,null,null,null,null,null,null,null,null,null,null,"－","－"]
[]
[]
[null,null,"イ","絶乾密度、吸水率及び粒度の基準値が定められたものであること。",null,"イ","絶乾密度及び吸水率の測定は、細骨材にあっては、JIS A 1109（細骨材の密度及び吸水率試験方法）-1999、粗骨材にあってはJIS A 1110(粗骨材の密度及び吸水率試験方法）-1999によること。粒度の測定は、JIS A1102(骨材のふるい分け試験方法）-1999による。",null,null,null,null,null,null,null,null,null,null,null,null,null,null,null,null,null,null,null,null,null,null,"骨材の品質基準に、骨材の絶乾密度、吸水率及び粒度の基準値が定められており、告示1446号の試験方法によっていることを確認した。","適"]
[null,null,null,null,null,null,null,null,"細骨材の品質基準"]
[null,null,null,null,null,null,null,null,null,"(1)　種類"]
[null,null,null,null,null,null,null,null,null,null,"砂※"]
[null,null,null,null,null,null,null,null,null,null,"　※　細骨材は、質量比として 山砂：砕砂＝X：Yであらかじめ混合したものとする。"]
[]
[null,null,null,null,null,null,null,null,null,"(2)　産地"]
[null,null,null,null,null,null,null,null,null,null,"〇〇県〇〇市（山砂）"]
[null,null,null,null,null,null,null,null,null,null,"〇〇県〇〇市（砕砂）"]
[]
[null,null,null,null,null,null,null,null,null,"(3)　品質"]
[null,null,null,null,null,null,null,null,null,null,"表1-2-1　細骨材の品質"]
[null,null,null,null,null,null,null,null,"品質項目",null,null,null,null,null,"基準値",null,null,null,null,null,null,null,"JIS規格値",null,null,null,"試験方法"]
[null,null,null,null,null,null,null,null,null,null,null,null,null,null,"山砂",null,null,null,"砕砂",null,null,null,"山砂",null,"砕砂"]
[null,null,null,null,null,null,null,null,"絶乾密度",null,null,null,"（ｇ/ｃ㎥）",null,"2.5 以上",null,null,null,"2.5 以上",null,null,null,"2.5以上",null,"2.5以上",null,"JIS A 1109    (2006)注)"]
[null,null,null,null,null,null,null,null,"吸水率",null,null,null,null,"（％）","3.5 以下",null,null,null,"3.0 以下",null,null,null,"3.5以下",null,"3.0以下"]
[null,null,null,null,null,null,null,null,"注)ＪＩＳ年号の違いによる技術的差異はない"]
[]
[]
[null,null,null,null,null,null,null,null,null,"(4)　粒度"]
[null,null,null,null,null,null,null,null,null,null,"表1-2-2　細骨材の粒度"]
[null,null,null,null,null,null,null,null,"項目",null,null,null,"ふるいを通るものの質量百分率（％）",null,null,null,null,null,null,null,null,null,null,null,null,null,"試験方法"]
[null,null,null,null,null,null,null,null,"粒度","ふるいの呼び寸法（㎜）",null,null,10,null,5,null,2.5,null,1.2,null,0.6,null,0.3,null,0.15]
[]
[null,null,null,null,null,null,null,null,null,"砂（山砂・砕砂）",null,null,100,null,"90～100",null,"80～100",null,"50～90",null,"25～65",null,"10～35",null,"2～10",null,"JIS A 1102 (2014)注)"]
[null,null,null,null,null,null,null,null,null,"JIS規格値",null,null,100,null,"90～100",null,"80～100",null,"50～90",null,"25～65",null,"10～35",null,"2～10"]
[]
[null,null,null,null,null,null,null,null,"注)ＪＩＳ年号の違いによる技術的差異はない"]

{"sheet":"(一)P3","index":2,"n_rows":37,"n_cols":27,"rows_kept":37,"cut":false,"hidden":false,"merged":[[30,4,36,4],[30,7,38,7],[30,25,42,25],[22,9,22,12],[23,10,23,12],[24,10,25,12],[24,13,25,13],[26,10,27,12],[24,18,27,19],[26,13,27,13],[35,9,35,10],[32,9,33,23],[17,11,17,12],[30,9,31,19],[16,21,17,22],[17,13,17,18],[17,19,17,20],[23,9,27,9],[16,13,16,18],[16,19,16,20],[16,11,16,12],[22,18,23,19],[22,13,22,17],[0,2,0,4],[0,8,0,24],[0,5,0,7],[13,9,15,12],[13,21,15,22],[13,13,13,20],[14,13,15,18],[14,19,15,20]]}
[null,null,"品質基準",null,null,"測定方法等",null,null,"規格・概要",null,null,null,null,null,null,null,null,null,null,null,null,null,null,null,null,"評価内容","適・否"]
["一",null,"二",null,null,"二"]
[null,null,null,"イ",null,null,"イ",null,null,"粗骨材の品質基準"]
[null,null,null,null,null,null,null,null,null,"(1)　種類"]
[null,null,null,null,null,null,null,null,null,null,"砕石2005 （石灰岩）"]
[]
[]
[null,null,null,null,null,null,null,null,null,"(2)　産地"]
[null,null,null,null,null,null,null,null,null,null,"〇〇件〇〇市"]
[]
[]
[null,null,null,null,null,null,null,null,null,"(3)　品質"]
[null,null,null,null,null,null,null,null,null,null,"表1-2-3　粗骨材の品質"]
[null,null,null,null,null,null,null,null,null,"品質項目",null,null,null,"砕石2005",null,null,null,null,null,null,null,"試験方法"]
[null,null,null,null,null,null,null,null,null,null,null,null,null,"基準値",null,null,null,null,null,"JIS規格値"]
[]
[null,null,null,null,null,null,null,null,null,"絶乾密度",null,"（ｇ/cm３）",null,"2.5　以上",null,null,null,null,null,"2.5　以上",null,"JIS A 1110　　　　　(2006)注)"]
[null,null,null,null,null,null,null,null,null,"吸水率",null,"（％）",null,"3.0　以下",null,null,null,null,null,"3.0　以下"]
[null,null,null,null,null,null,null,null,null,"注)ＪＩＳ年号の違いによる技術的差異はない"]
[]
[null,null,null,null,null,null,null,null,null,"(4)　粒度"]
[null,null,null,null,null,null,null,null,null,null,"表1-2-4　粗骨材の粒度"]
[null,null,null,null,null,null,null,null,null,"種類",null,null,null,"ふるいを通るものの質量百分率（％）",null,null,null,null,"試験方法"]
[null,null,null,null,null,null,null,null,null,"粒\n度","ふるいの呼び寸法（㎜）",null,null,25,20,10,5,2.5]
[null,null,null,null,null,null,null,null,null,null,"砕石2005",null,null,100,"90～","20～","0～","0～","JIS A 1102  (2014)注)"]
[null,null,null,null,null,null,null,null,null,null,null,null,null,null,100,55,10,5]
[null,null,null,null,null,null,null,null,null,null,"JIS規格値",null,null,100,"90～","20～","0～","0～"]
[null,null,null,null,null,null,null,null,null,null,null,null,null,null,100,55,10,5]
[null,null,null,null,null,null,null,null,null,"注）ＪＩＳ年号の違いによる技術的差異はない"]
[]
[null,null,null,"ロ","　アルカリシリカ反応性が無害であるものであること。ただし、コンクリートのアルカリ骨材反応の抑制について有効な措置を行う場合にあっては、この限りではない。",null,"ロ","　アルカリシリカ反応性は、JIS A 1145(骨材のアルカリシリカ反応性試験方法（化学法）)-2001又はJIS A 1146(骨材のアルカリシリカ反応性試験方法（モルタルバー法）)-2001によるか、又はこれらと同等以上にアルカリシリカ反応性を判定できる方法によること。\n",null,"アルカリシリカ反応性の規定値",null,null,null,null,null,null,null,null,null,null,null,null,null,null,null,"アルカリシリカ反応性の規定値に、アルカリシリカ反応性が無害と判定されたものであることが定められており、告示1446号の試験方法によっていることを確認した。","適"]
[]
[null,null,null,null,null,null,null,null,"　　","  アルカリシリカ反応性は、JIS A 1145又はJIS A 1146による試験結果が、無害と判定されたものを使用する。"]
[]
[]
[null,null,null,null,null,null,null,null,null,"試験方法：",null,"JIS A 1145(2017)及びJIS A 1146(2017)による。"]
[null,null,null,null,null,null,null,null,null,null,null,"本方法は告示1446号に示すJIS年号の違いによる技術的差異はない。"]

{"sheet":"(一)P4","index":3,"n_rows":22,"n_cols":27,"rows_kept":22,"cut":false,"hidden":false,"merged":[[1,25,7,25],[8,15,9,15],[12,8,13,8],[8,16,9,16],[8,17,9,17],[8,18,9,18],[8,19,9,19],[8,20,9,20],[8,21,9,21],[8,22,9,22],[8,8,9,8],[8,13,9,13],[8,14,9,14],[0,2,0,3],[0,4,0,5],[0,6,0,24],[1,5,2,5],[1,3,2,3],[1,7,1,20],[26,7,26,8],[10,8,11,8],[8,10,9,10],[8,11,9,11],[8,12,9,12],[15,9,15,22],[16,9,16,22],[17,9,17,22],[20,7,20,8],[10,7,13,7]]}
[null,null,"品質基準",null,"測定方法等",null,"規格・概要",null,null,null,null,null,null,null,null,null,null,null,null,null,null,null,null,null,null,"評価内容","適・否"]
["一",null,"三","　圧縮強度の基準値が定められていること。","三","　昭和56年建設省告示第1102号によること。",null,"圧縮強度の基準値と管理強度",null,null,null,null,null,null,null,null,null,null,null,null,null,null,null,null,null,"圧縮強度の基準値と管理強度に、圧縮強度の基準値が定められており、告示1102号の試験方法によっていることを確認した。","適"]
[null,null,null,null,null,null,null,"      管理強度は式 Ｆ＝Fc＋28S91による"]
[null,null,null,null,null,null,null,null," Ｆc：","圧縮強度の基準値 （設計基準強度）（N/mm2）"]
[null,null,null,null,null,null,null,null," Ｆ ：","管理強度 (標準養生28日強度) (N/mm2)"]
[null,null,null,null,null,null,null,null," 28S91：","構造体強度補正値 （コア91日強度と標準養生28日強度との差） (N/mm2)"]
[]
[null,null,null,null,null,null,null,"表1-3-1　圧縮強度の基準値と管理強度"]
[null,null,null,null,null,null,null,"セメントの","季節区分(注1)","圧縮強度の基準値(注２)",39,42,45,48,51,54,57,60]
[null,null,null,null,null,null,null,"種類",null,"（N/mm2）"]
[null,null,null,null,null,null,null,"普通ポルトランドセメント","標準期　　・冬期","構造体強度補正値（28S91）（N/mm2）",7,6,6,6,6,7,7,7]
[null,null,null,null,null,null,null,null,null,"管理強度(注3)　（N/mm2）",46,48,51,54,57,61,64,67]
[null,null,null,null,null,null,null,null,"夏期","構造体強度補正値（28S91）（N/mm2）",7,7,8,9,9,10,10,11]
[null,null,null,null,null,null,null,null,null,"管理強度(注3)　（N/mm2）",46,49,53,57,60,64,67,71]
[]
[null,null,null,null,null,null,null,null,"(注１)","季節区分の定義は、原則として以下によるが、協議により施工者の責任範囲で決定するものとする。"]
[null,null,null,null,null,null,null,null,null,"標準期は3/4～6/21・9/24～12/21、夏期は6/22～9/23、冬期は12/22～3/3とする。"]
[null,null,null,null,null,null,null,null,"(注２)","圧縮強度の基準値は、設計基準強度とする。"]
[null,null,null,null,null,null,null,null,"(注３)","管理強度は、圧縮強度の基準値に構造体強度補正値（28S91）を加えた値とする。"]
[]
[null,null,null,null,null,null,null,"試験方法：",null,"JIS　A　1108(2018)による。"]
[null,null,null,null,null,null,null,null,null,"本方法は告示1102号に示すJIS　A　1108（2012）の年号の違いによる技術的差異はない。"]

{"sheet":"(一)P5","index":4,"n_rows":32,"n_cols":22,"rows_kept":32,"cut":false,"hidden":false,"merged":[[0,2,0,3],[1,3,10,3],[11,11,11,16],[12,11,12,16],[0,4,0,5],[0,6,0,19],[4,17,4,18],[10,17,10,18],[10,7,10,10],[3,11,3,16],[3,7,3,10],[4,7,4,10],[1,5,14,5],[30,3,39,3],[30,5,37,5],[30,7,30,18],[15,3,29,3],[31,7,33,19],[15,5,29,5],[15,7,15,17],[18,7,19,10],[18,11,19,16],[17,11,17,16],[18,17,19,18],[20,7,20,16],[21,7,21,13],[30,20,37,20],[1,20,6,20],[17,7,17,10],[3,17,3,18],[17,17,17,18],[11,17,12,18],[4,11,4,16],[11,7,11,10],[10,11,10,16],[12,7,12,10],[15,20,20,20],[14,7,14,18]]}
[null,null,"品質基準",null,"測定方法等",null,"規格・概要",null,null,null,null,null,null,null,null,null,null,null,null,null,"評価内容","適・否"]
["一",null,"四","  スランプ又はスランプフローの基準値が定められていること。ただし、固まらないときのコンクリートの変形性状、流動性状及び材料分離に対する抵抗性についてスランプ又はスランプフローによる場合と同等以上に評価できる特性値にあっては、当該特性値とすることができる。","四","  スランプにあっては、JIS A 1101(コンクリートのスランプ試験方法)-1998に、スランプフローにあっては、JIS A 1150（コンクリートのスランプフロー試験方法）-2001によること。\nただし、スランプ又はスランプフロー以外の特性値とする場合にあっては、当該特性値について固まらない時のコンクリートの変形性状、流動性及び材料分離に対する抵抗性を、スランプ又はスランプフローによる場合と同等以上に測定できる試験方法によること。\n",null,"スランプの基準値",null,null,null,null,null,null,null,null,null,null,null,null,"「スランプの基準値及びスランプフローの基準値」に、スランプ及びスランプフローの基準値が定められており、告示1446号の試験方法によっていることを確認した。","適"]
[null,null,null,null,null,null,null,null,"表1-4-1  スランプの基準値"]
[null,null,null,null,null,null,null,"スランプ（㎝）",null,null,null,"スランプの許容差（㎝）",null,null,null,null,null,"試験方法"]
[null,null,null,null,null,null,null,"21,23",null,null,null,"±2",null,null,null,null,null,"JIS A 1101　              　(2014)注)"]
[null,null,null,null,null,null,null,"注)ＪＩＳ年号の違いによる技術的差異はない"]
[]
[]
[null,null,null,null,null,null,null,"スランプフローの基準値"]
[null,null,null,null,null,null,null,null,"表1-4-2  スランプフローの基準値"]
[null,null,null,null,null,null,null,"スランプフロー（㎝）",null,null,null,"スランプフローの許容差（㎝）",null,null,null,null,null,"試験方法"]
[null,null,null,null,null,null,null,50,null,null,null,"±7.5",null,null,null,null,null,"JIS A 1150                             (2014)注)"]
[null,null,null,null,null,null,null,"55,60,65",null,null,null,"±10"]
[null,null,null,null,null,null,null,"注)ＪＩＳ年号の違いによる技術的差異はない"]
[null,null,null,null,null,null,null,"*スランプフローの試験にて、ワーカビリティーに問題がないこと、モルタルと粗骨材が分離していないことを確認する。"]
[null,null,"五","　空気量の基準値が、３％～６％（軽量コンクリートにあっては3.5%～6.5%)の間で定められていること。ただし、凍結融解作用に対する抵抗性についてこれと同等以上であるコンクリート又は凍結融解作用を受けるおそれのないコンクリートにあっては、空気量をこれと異なる値とすることができる。","五","　JIS A 1128(フレッシュコンクリートの空気量の圧力による試験方法－空気室圧力方法）ー1999,JIS A 1118（フレッシュコンクリートの空気量の容積による試験方法（容積方法））ｰ1997、JIS A 1116(フレッシュコンクリートの単位容積質量試験方法及び空気量の質量による試験方法（質量方法））－1998によること。",null,"空気量の基準値",null,null,null,null,null,null,null,null,null,null,null,null,"「空気量の基準値」に、空気量の基準値が定められており、告示1446号の試験方法によっていることを確認した。","適"]
[null,null,null,null,null,null,null,null,"表1-5-1　 空気量の基準値"]
[null,null,null,null,null,null,null,"空気量（％）",null,null,null,"空気量の許容差（％）",null,null,null,null,null,"試験方法"]
[null,null,null,null,null,null,null,"2.0*,3.0*,",null,null,null,"±1.5",null,null,null,null,null,"JIS A 1128                            (2014)注)"]
[]
[null,null,null,null,null,null,null,"　*凍結融解の恐れがない部位に使用する。"]
[null,null,null,null,null,null,null,"注)ＪＩＳ年号の違いによる技術的差異はない"]
[]
[]
[]
[]
[]
[]
[]
[]
[null,null,"六","　塩化物含有量の基準値が、塩化物イオン量として１立方メートルにつき0.3キログラム以下に定められていること。ただし、防錆剤の使用その他鉄筋の防錆について有効な措置を行う場合においては、これと異なる値とすることができる。","六","　JIS A 1144(フレッシュコンクリート中の水の塩化物イオン濃度試験方法)-2001又はこれと同等以上に塩化物含有量を測定できる方法によること。",null,"塩化物含有量の基準値　　　　　　　　　　　　　　　　　　　　　　　            　　　　　　　　　　　　",null,null,null,null,null,null,null,null,null,null,null,null,"「塩化物含有量の基準値」に、塩化物含有量の基準値が告示1446号の測定方法と同等以上の塩化物含有量を測定できる方法により、0.30㎏/m3以下に定められていることを確認した。","適"]
[null,null,null,null,null,null,null,"　塩化物含有量は、荷卸し地点で、塩化物イオン（Cl-）量として、0.30㎏/m3以下とする。\n　試験方法は、JASS5T-502 (フレッシュコンクリート中の塩化物量の簡易試験方法)とし、\n　カンタブ（標準品）を使用する。"]

{"sheet":"(二)（三、四）P6","index":5,"n_rows":45,"n_cols":27,"rows_kept":45,"cut":false,"hidden":false,"merged":[[43,4,46,9],[0,10,0,23],[20,11,22,23],[4,4,4,6],[4,7,4,9],[4,10,4,23],[1,4,3,9],[0,0,0,9],[5,4,7,6],[5,8,7,9],[5,11,7,23],[34,11,37,23],[28,11,33,23],[5,25,9,25],[28,8,30,9],[39,4,42,9],[24,8,27,9],[2,16,2,17],[10,25,14,25],[15,11,17,23],[15,25,19,25],[10,11,13,23],[28,25,32,25],[34,8,38,9],[43,25,46,25],[20,25,23,25],[24,11,26,23],[24,25,27,25],[44,11,45,23],[39,25,42,25],[40,11,41,23],[34,25,38,25]]}
["技術的基準",null,null,null,null,null,null,null,null,null,"規格・概要",null,null,null,null,null,null,null,null,null,null,null,null,null,null,"評価内容","適・否"]
["二",null,null,null,"別表第三（い）欄に掲げる建築材料の区分に応じ、それぞれ同表（ろ）欄に掲げる検査項目について、同表（は）欄に掲げる検査方法により検査が行われていること。"]
[null,null,null,null,null,null,null,null,null,null,null,null,null,null,null,null,"－",null,null,null,null,null,null,null,null,"－","－"]
[]
[null,null,null,null,"検査項目",null,null,"検査方法"]
[null,null,null,null,"　別表第二（ろ）欄に規定する品質基準のすべて",null,null,"一","　別表第二（は）欄に規定する測定方法によって行う、（セメント及び骨材の検査を除く）。",null,null,"圧縮強度の基準値の検査は、昭和56年建設省告示1102号により、圧縮強度の基準値と管理強度の関係を定め、管理強度により検査を行う。検査の記録は、X-ⅹ管理図及びデータシートに記録する。",null,null,null,null,null,null,null,null,null,null,null,null,null,"X-ｘ管理図及びデータシートに、昭和56年建設省告示1102号の検査方法によって、圧縮強度の基準値の検査が行われていることを確認した。","適"]
[]
[]
[]
[]
[null,null,null,null,null,null,null,null,null,null,null,"スランプおよびスランプフローの基準値の検査は、JIS A 1101及びJIS A 1150により行い、検査の記録は、ｽﾗﾝﾌﾟ能力図及びデータシートに記録する。\n",null,null,null,null,null,null,null,null,null,null,null,null,null,"X(ｽﾗﾝﾌﾟ)能力図及びデータシートに、JIS A 1101及びJIS A 1150の検査方法によって、ｽﾗﾝﾌﾟの基準値の検査が行われていることを確認した。","適"]
[]
[]
[]
[]
[null,null,null,null,null,null,null,null,null,null,null,"空気量の基準値の検査は、JIS A 1128により行い、検査の記録は、空気量能力図及びデータシートに記録する。",null,null,null,null,null,null,null,null,null,null,null,null,null,"X(空気量)能力図及びデータシートに、JIS A 1128の検査方法によって、空気量の基準値の検査が行われていることを確認した。","適"]
[]
[]
[]
[]
[null,null,null,null,null,null,null,null,null,null,null,"塩化物含有量の基準値の検査は、カンタブ標準品により行い、検査の記録は、「製品検査の記録」に記録する。",null,null,null,null,null,null,null,null,null,null,null,null,null,"製品検査の記録に、カンタブ標準品によって、塩化物含有量の基準値の検査が行われていることを確認した。","適"]
[]
[]
[]
[null,null,null,null,null,null,null,"二","　セメント及び骨材の検査は、それらの受入時に、それらの納品書、検査証明書又は試験証明書等の書類によって行う。",null,null,"セメントの基準値及び、骨材の基準値の検査は、これらの受入時に納品書、試験成績書で行う。検査の記録は、納品書、試験成績書に記録する。",null,null,null,null,null,null,null,null,null,null,null,null,null,"納品書、試験成績書により、受入時にセメントの基準値及び骨材の基準値の検査が行われていることを確認した。","適"]
[]
[]
[]
[null,null,null,null,null,null,null,"三","　コンクリートの検査は、150立方メートルにつき１回の割合で行う。",null,null,"試験は原則として、管理強度毎、打込み日毎、打込み工区毎及び300m3以内毎に1検査ロットを構成する。\n1検査ロットにおける試験回数は3回とし、1回の試験100m3以内で、かつ適切な間隔をあけて行う。1回の試験は、任意の1台の運搬車から採取した3個の供試体でおこなう。\nただし、1日の打込み量が30m3未満の場合は1回の試験で1検査ロットを構成し、1回の試験が管理強度以上で合格とすることができる。",null,null,null,null,null,null,null,null,null,null,null,null,null,"コンクリートのスランプ、スランプフロー、空気量、圧縮強度の検査が、100m3以内に１回の割合に定められていることを確認した。","適"]
[]
[]
[]
[]
[]
[null,null,null,null,null,null,null,"四","　コンクリートの種類に応じて、これによる場合と同等以上に品質を確保することができる場合にあっては、前各号の規定によらないことができる。\n",null,null,"塩化物含有量について、「JASS 5　レディーミクストコンクリートの受入れ時の検査」に基づき、海砂などの塩化物を含むおそれのある骨材を用いていない場合は、打込み日に１回の頻度で行う。",null,null,null,null,null,null,null,null,null,null,null,null,null,"骨材に海砂などの塩化物を含むおそれのある骨材を用いていないことを確認し、打込み日に１回の頻度で行われていることを確認した。","適"]
[]
[]
[]
[]
["三",null,null,null,"別表第二の（ろ）欄に掲げる品質基準に適合するよう、適切な方法により、製造、運搬及び保管がなされていること。",null,null,null,null,null,"　品質基準に適合する方法による製造、運搬及びに関する概要",null,null,null,null,null,null,null,null,null,null,null,null,null,null,"品質基準に適合する方法による製造、運搬及び保管に関する概要により、品質基準に適合するように適切に製造、運搬及び保管がなされていることを確認した。","適"]
[null,null,null,null,null,null,null,null,null,null,null,"　主要製造設備及びその管理の概要は、付表－4.1～4.5に示す。製造、運搬及び保管に関する概要は、付表3.1～3.2に示す。"]
[]
[]
["四",null,null,null,"検査設備が検査を行うために必要な精度及び性能を有していること。",null,null,null,null,null,null,"検査設備及びその管理の概要",null,null,null,null,null,null,null,null,null,null,null,null,null,"検査設備及びその管理の概要により、検査設備が検査を行うために必要な精度及び性能を有していることを確認した。","適"]
[null,null,null,null,null,null,null,null,null,null,null,"　主要検査設備及びその管理の概要を付表－5に示す。"]

{"sheet":"(五)P7","index":6,"n_rows":35,"n_cols":23,"rows_kept":35,"cut":false,"hidden":false,"merged":[[0,7,0,20],[34,7,37,20],[9,7,12,20],[0,0,0,6],[34,21,42,21],[15,21,21,21],[34,4,35,6],[5,4,7,6],[9,21,14,21],[31,9,31,19],[15,4,16,6],[22,7,26,20],[22,4,23,6],[5,7,8,20],[5,21,8,21],[3,4,4,6],[2,7,2,20],[15,7,18,20],[22,21,31,21],[1,4,2,6],[9,4,10,6]]}
["技術的基準",null,null,null,null,null,null,"規格・概要",null,null,null,null,null,null,null,null,null,null,null,null,null,"評価内容","適・否"]
["五",null,null,null,"次に掲げる方法により品質管理が行われていること。"]
[null,null,null,null,null,null,null,"－",null,null,null,null,null,null,null,null,null,null,null,null,null,"－","－"]
[null,"イ",null,null,"社内規格が次の通り適切に整備されていること。"]
[]
[null,null,-1,null,"次に掲げる事項について社内規格が具体的かつ体系的に整備されていること。",null,null,"高強度コンクリート製造マニュアル及び社内規格の整備体系とその概要を付表-8に示す。",null,null,null,null,null,null,null,null,null,null,null,null,null,"社内規格は、各々具体的かつ体系的に整備されていることを確認した。","適"]
[]
[]
[]
[null,null,null,"(ⅰ)","製品の品質、検査及び保管に関する事項",null,null,"高強度コンクリート製造マニュアル及び社内規格に基づいた製品の品質特性及び品質管理の概要に製品の品質及びその検査に関する規定の概要を付表-1に示す。（製品の保管は行わない。）",null,null,null,null,null,null,null,null,null,null,null,null,null,"製品の品質特性及び品質管理の概要及び社内規格に、コンクリートの製品の品質、検査について検査項目、担当、頻度、検査方法、判定基準、不合格の処置等が規定されており、社内規格が具体的かつ体系的に整備されていることを確認した。","適"]
[]
[]
[]
[]
[]
[null,null,null,"(ⅱ)","資材の品質、検査及び保管に関する事項",null,null,"高強度コンクリート製造マニュアル及び社内規格、に基づいた資材管理の概要にセメント、骨材、水、混和剤の品質、検査及び保管に関する規定の概要を付表-2.1～2.7に示す。",null,null,null,null,null,null,null,null,null,null,null,null,null,"資材管理の概要及び社内規格に、コンクリートの資材の品質、検査について検査項目、担当、頻度、検査方法、判定基準、不合格の処置、保管方法等が規定されており、社内規格が具体的かつ体系的に整備されていることを確認した。","適"]
[]
[]
[]
[]
[]
[]
[null,null,null,"(ⅲ)","工程ごとの管理項目及びその管理方法、品質特性及びその検査方法並びに作業方法に関する事項",null,null,"高強度コンクリート製造マニュアル及び社内規格、製造工程管理規定、配合管理要領、計量管理要領、練混ぜ管理要領に基づいた工程検査・作業方法の概要にコンクリートの製造工程管理（管理項目、品質特性、検査方法、頻度、担当、作業方法）に関する規定の概要を付表－3.1～3.2及び付表－4.1～4.5に示す。",null,null,null,null,null,null,null,null,null,null,null,null,null,"工程検査・作業方法の概要及び社内規格に、コンクリートの製造工程中の管理について規定されており、工程管理項目、担当、頻度、検査方法、判定基準、不合格の処置、作業方法等が規定されており、社内規格が具体的かつ体系的に整備されていることを確認した。","適"]
[]
[]
[]
[]
[]
[]
[]
[]
[]
[]
[]
[null,null,null,"(ⅳ)","製造設備及び検査設備の管理に関する事項",null,null,"高強度コンクリート製造マニュアル及び社内規格、製造設備規格、製造設備管理要領、検査設備管理要領に基づいた主要製造設備及びその管理の概要を付表－4.1～4.5に示す。また、主要検査設備及びその管理の概要を付表－5に示す。",null,null,null,null,null,null,null,null,null,null,null,null,null,"主要製造設備及びその管理の概要、主要検査設備及びその管理の概要及び社内規格に、コンクリートの製造設備、検査設備の管理について規定されており、管理項目、管理基準、頻度、担当、検査方法、判定基準、管理方法、不合格の処置等の各項目により、社内規格が具体的かつ体系的に整備されていることを確認した。","適"]

{"sheet":"(五)P8","index":7,"n_rows":32,"n_cols":23,"rows_kept":32,"cut":false,"hidden":false,"merged":[[7,21,11,21],[14,8,16,19],[17,21,21,21],[7,7,8,20],[0,0,0,6],[0,7,0,20],[1,4,2,6],[3,4,4,6],[5,4,6,6],[7,4,10,6],[1,21,2,21],[1,7,2,20],[3,7,4,20],[5,7,6,20],[22,4,23,6],[22,21,27,21],[25,8,28,19],[12,4,12,6],[22,7,23,19],[17,7,19,19],[17,4,19,6],[12,21,16,21],[1,22,2,22],[3,22,4,22],[5,22,6,22],[3,21,4,21],[5,21,6,21]]}
["技術的基準",null,null,null,null,null,null,"規格・概要",null,null,null,null,null,null,null,null,null,null,null,null,null,"評価内容","適・否"]
["五",null,null,null,"次に掲げる方法により品質管理が行われていること。",null,null,"－",null,null,null,null,null,null,null,null,null,null,null,null,null,"－","－"]
[]
[null,"イ",null,null,"社内規格が次の通り適切に整備されていること。",null,null,"－",null,null,null,null,null,null,null,null,null,null,null,null,null,"－","－"]
[]
[null,null,-1,null,"次に掲げる事項について社内規格が具体的かつ体系的に整備されていること。",null,null,"－",null,null,null,null,null,null,null,null,null,null,null,null,null,"－","－"]
[]
[null,null,null,"(ⅴ)","外注管理(製造若しくは検査又は設備の管理の一部を外部に行わせている場合における当該発注に係る管理をいう。以下同じ。）に関する事項",null,null,"社内規格（外注管理規定）に基づいた外注状況及び外注管理の概要を付表－6に示す。",null,null,null,null,null,null,null,null,null,null,null,null,null,"外注状況及び外注管理の概要及び社内規格に、外注管理について社内規格が具体的かつ体系的に整備されていることを確認した。","適"]
[]
[]
[]
[]
[null,null,null,"(ⅵ)","苦情処理に関する事項",null,null,"苦情処理の概要を付表－7に示す。",null,null,null,null,null,null,null,null,null,null,null,null,null,"苦情処理の概要及び社内規格に、苦情処理について規定されており、社内規格が具体的かつ体系的に整備されていることを確認した。","適"]
[null,null,null,null,null,null,null,null,"苦情処理の概要"]
[null,null,null,null,null,null,null,null,"　工場から出荷するコンクリートの品質及び納入等に関して、購入者からの苦情の受理、処理方法についての担当、受理から処理までの流れ図及び書式を規定するとともに苦情の要因となった事項を改善することを規定する。"]
[]
[]
[null,null,-2,null,"製品の検査方法その他の製品が所定の品質であることを確認するために必要な事項が社内規格に定められていること",null,null,"高強度コンクリート製造マニュアル及び社内規格に基づいた付表－１に製品の検査方法その他の製品が所定の品質であることを確認するために必要な事項をに示す。",null,null,null,null,null,null,null,null,null,null,null,null,null,"製品の検査方法その他の製品が所定の品質であることを確認するために必要な事項が社内規格に定められていることを確認した。","適"]
[]
[]
[]
[]
[null,null,-3,null,"社内規格が適切に見直されており、かつ、就業者に十分周知されていること。",null,null,"付表8.2に社内規格（文書規定）に基づいた社内規格管理の概要を示す。",null,null,null,null,null,null,null,null,null,null,null,null,null,"工場規格管理の概要及び社内規格において、社内規格が適切に見直されており、かつ就業者に十分周知されていることを確認した。","適"]
[]
[null,null,null,null,null,null,null,null,"社内規格管理の概要"]
[null,null,null,null,null,null,null,null,"　社内規格は文書規定に従い、年1回以上工場規格委員会で検討し、定期見直しを行う。また、定期以外でも以下の項目に該当する場合は随時見直しを行い、かつ社内規格教育訓練規定に従い、全従業員に周知徹底する。"]
[]
[]
[]
[null,null,null,null,null,null,null,null,"　　・見直しに関する事項"]
[]
[null,null,null,null,null,null,null,null,"　　・就業者に対する周知のための規定"]

{"sheet":"(五)P9","index":8,"n_rows":38,"n_cols":23,"rows_kept":38,"cut":false,"hidden":false,"merged":[[37,3,44,5],[37,6,44,20],[37,21,44,21],[18,3,22,5],[18,6,22,20],[18,21,22,21],[29,21,32,21],[33,21,36,21],[23,3,28,5],[23,6,28,20],[23,21,28,21],[1,21,5,21],[7,21,11,21],[29,3,32,5],[33,3,36,5],[29,6,32,20],[33,6,36,20],[12,3,17,5],[12,6,17,20],[12,21,17,21],[0,0,0,5],[1,3,5,5],[6,3,6,5],[7,3,11,5],[0,6,0,20],[1,6,5,20],[7,6,11,20]]}
["技術的基準",null,null,null,null,null,"規格・概要",null,null,null,null,null,null,null,null,null,null,null,null,null,null,"評価内容","適・否"]
["五","ロ",null,"製品及び資材の検査及び保管が社内規格に基づいて適切に行われていること。",null,null,"付表－1に製品の品質特性及び品質管理の概要、付表－2.1～2.8に資材管理の概要、付表－3.1～3.2に工程検査の概要を示す。",null,null,null,null,null,null,null,null,null,null,null,null,null,null,"製品及び資材の検査が、高強度コンクリート製造マニュアル及び社内規格に基づいて行われ、品質管理記録が保管されていることを確認した。","適"]
[]
[]
[]
[]
[null,"ハ",null,"工程の管理が次の通り適切に行われていること。",null,null,null,null,null,null,null,null,null,"－",null,null,null,null,null,null,null,"－","－"]
[null,null,-1,"製造及び検査が工程ごとに社内規格に基づいて適切に行われているとともに、作業記録、検査記録又は管理図を用いる等必要な方法によりこれらの工程が適切に管理されていること。",null,null,"付表－3.1～3.2に工程検査の概要を示す。",null,null,null,null,null,null,null,null,null,null,null,null,null,null,"コンクリートの製造工程管理が、高強度コンクリート製造マニュアル及び社内規格に基づいて行われていることを確認した。","適"]
[]
[]
[]
[]
[null,null,-2,"工程において発生した不良品又は不合格ロットの処置、工程に生じた異常に対する処置及び再発防止策が適切に行われていること。",null,null,"付表－3.1～3.2に工程検査の概要を示す。高強度コンクリート製造マニュアル及び社内規格に示す。配合管理要領、計量管理要領、練混ぜ管理要領、不適合品管理規定、是正処置規定及び品質管理記録工程管理を示す。",null,null,null,null,null,null,null,null,null,null,null,null,null,null,"コンクリートの製造工程において発生した不良品又は不合格ロットの処置、工程に生じた異常に対する処置及び再発防止策が適切に行われていることを確認した。","適"]
[]
[]
[]
[]
[]
[null,null,-3,"作業の条件及び環境が適切に維持されていること。",null,null,"高強度コンクリート製造マニュアル、社内規格及び公害防止対策規定",null,null,null,null,null,null,null,null,null,null,null,null,null,null,"高強度コンクリート製造マニュアル及び社内規格、公害防止対策規定により、作業の条件及び環境の整備が適切に維持されていることを確認した。","適"]
[]
[]
[]
[]
[null,"ニ",null,"製造設備及び検査設備について、点検、検査、校正、保守等が社内規格に基づいて適切に行われており、これらの設備の精度及び性能が適正に維持されていること。",null,null,"付表-4.1～4.5に主要製造設備及びその管理の概要、付表-5に主要検査設備及びその管理の概要を示す。",null,null,null,null,null,null,null,null,null,null,null,null,null,null,"製造設備及び検査設備について点検、検査、校正、保守等が社内規格に基づいて適切に行われており、これらの設備の精度及び性能が適正に維持されていることを確認した。","適"]
[]
[]
[]
[]
[]
[null,"ホ",null,"外注管理が社内規格に基づいて適切に行われていること。",null,null,"付表-6に外注状況及び外注管理の概要に示す。",null,null,null,null,null,null,null,null,null,null,null,null,null,null,"外注管理が社内規格に基づいて適切に行われていることを確認した。","適"]
[]
[]
[]
[null,"ヘ",null,"苦情処理が社内規格に基づいて適切に行われているとともに、苦情の要因となった事項の改善が図られていること。",null,null,"付表-7に苦情処理の概要を示す。",null,null,null,null,null,null,null,null,null,null,null,null,null,null,"苦情処理が社内規格に基づいて適切に行われているとともに、苦情の要因となった事項の改善が図られていること確認した。","適"]
[]
[]
[]
[null,"ト",null,"製品の管理（製品の品質及び検査結果に関する事項を含む）、資材の管理、工程の管理、設備の管理、外注管理、苦情処理等に関する記録が必要な期間保存されており、かつ、品質管理の推進に有効に活用されていること。",null,null,"付表-8に社内規格概要を示す。付表-1～7に管理等の概要を示す。",null,null,null,null,null,null,null,null,null,null,null,null,null,null,"品質管理記録により、製品の管理（製品の品質及び検査結果に関する事項を含む）、資材の管理、工程の管理、設備の管理、外注管理、苦情処理等に関する記録が必要な期間保存されており、かつ、品質管理の推進に有効に活用されていることを確認した。","適"]

{"sheet":"(六）P10","index":9,"n_rows":35,"n_cols":21,"rows_kept":35,"cut":false,"hidden":false,"merged":[[34,19,42,19],[34,3,42,5],[34,6,42,17],[33,4,33,5],[25,3,26,3],[27,3,28,3],[29,3,30,3],[31,4,31,5],[32,4,32,5],[29,19,30,19],[5,19,7,19],[8,6,10,17],[13,6,15,17],[27,19,28,19],[19,19,21,19],[19,6,21,17],[13,19,16,19],[8,19,12,19],[11,6,11,18],[17,3,18,5],[29,2,30,2],[29,20,30,20],[27,20,28,20],[25,20,26,20],[25,19,26,19],[25,4,26,5],[27,4,28,5],[29,4,30,5],[22,6,28,17],[24,4,24,5],[19,3,21,5],[22,4,22,5],[23,4,23,5],[13,3,16,5],[0,6,0,18],[3,3,4,5],[5,3,7,5],[0,0,0,5],[1,3,2,5],[8,3,12,5]]}
["技術的基準",null,null,null,null,null,"規格・概要",null,null,null,null,null,null,null,null,null,null,null,null,"評価内容","適・否"]
["六",null,null,"その他品質保持に必要な技術的生産条件を次のとおり満たしていること。"]
[null,null,null,null,null,null,null,null,null,null,null,null,"－",null,null,null,null,null,null,"－","－"]
[null,"イ",null,"次に掲げる方法により品質管理の組織的な運営が図られていること。"]
[null,null,null,null,null,null,null,null,null,null,null,null,"－",null,null,null,null,null,null,"－","－"]
[null,null,-1,"品質管理の推進が工場その他の事業場(以下工場等という。）の経営方針として確立されており、品質管理が計画的に実施されていること。",null,null,"株式会社〇〇　〇〇工場  品質方針",null,null,null,null,null,null,null,null,null,null,null,null,"社内規格方針管理規定により、品質管理が企業理念として確立されており、年度品質目標、各部署目標により品質管理が計画的に実施されていることを確認した。","適"]
[]
[]
[null,null,-2,"工場等における品質管理を適切に行うため、各組織の責任及び権限が明確に定められているとともに、品質管理推進責任者を中心として各組織間の有機的な連携がとられており、かつ、品質管理を推進する上での問題点が把握され、その解決のために適切な措置がとられていること。",null,null,"品質管理を適切に行うための各組織の責任及び権限については、社内規格（職務権限規定）に基づいた品質管理における組織の職制及び職務の概要は付表－9.1～9.2に示す。",null,null,null,null,null,null,null,null,null,null,null,null,"品質管理における組織の職制及び職務内容概要により、品質管理を適切に行うため、各組織の責任及び権限が明確に定められており、組織間の有機的な連携、品質管理を推進する上での問題点が把握されており、また解決のために適切な措置がとられていることを確認した。","適"]
[]
[]
[]
[]
[null,null,-3,"工場等における品質管理を推進するために必要な教育訓練が就業者に対して計画的に行われており、また、工程の一部を外部の者に行わせている場合においては、その者に対し品質管理の推進に係る技術的指導が適切に行われていること。",null,null,"品質管理を推進するために必要な教育訓練については、社内規格（教育訓練規定）に基づいた就業者に対する教育訓練等の概要は付表－10に示す。",null,null,null,null,null,null,null,null,null,null,null,null,"就業者に対する教育訓練等の概要及び社内規格により品質管理を推進するために、必要な教育訓練が就業者に対して計画的に行われており、また、運搬工程を委託している運送会社運転手に対し品質管理の推進にかかわる技術的指導が適切に行われていることを確認した。","適"]
[]
[]
[]
[null,"ロ",null,"次に定めるところにより品質管理推進責任者が配置されていること。"]
[]
[null,null,-1,"工場等において、製造部門とは独立した権限を有する品質管理推進責任者を選任し、次に掲げる職務を行わせていること。",null,null,"高強度コンクリート製造マニュアルに基づき、高強度コンクリート品質管理委員会で品質管理推進責任者及び品質管理責任者を選任し、以下に示す職務を行う。\n\n",null,null,null,null,null,null,null,null,null,null,null,null,"高強度コンクリート製造マニュアル及び社内規格により、製造部門とは独立した権限を有する品質管理責任者（品質管理推進責任者）を選任しており、以下の業務を行わせていることを確認した。","適"]
[]
[]
[null,null,null,"（ⅰ）","品質管理に関する計画の立案及び推進",null,"＊＊株式会社の品質管理責任者は、左記(ⅰ)～(ⅳ)欄の職務を行う。\n\n〇〇コンクリート株式会社〇〇工場の品質管理推進責任者は、左記(ⅰ)～(ⅸ)欄の職務を行う。付表-9.1の職制及び職務内容に品質管理推進責任者の職務内容を示す。",null,null,null,null,null,null,null,null,null,null,null,null,"品質管理に関する計画の立案及び推進","適"]
[null,null,null,"（ⅱ）","社内規格の制定、改正等についての統括",null,null,null,null,null,null,null,null,null,null,null,null,null,null,"社内規格の制定、改正等についての統括","適"]
[null,null,null,"（ⅲ）","製品の品質水準の評価",null,null,null,null,null,null,null,null,null,null,null,null,null,null,"製品の品質水準の評価","適"]
[null,null,null,"（ⅳ）","各工程における品質管理の実施に関する指導及び助言並びに部門間の調整",null,null,null,null,null,null,null,null,null,null,null,null,null,null,"各工程における品質管理の実施に関する指導及び助言並びに部門間の調整","適"]
[]
[null,null,null,"（ⅴ）","工程に生じた異常、苦情等に関する処置及びその対策に関する指導及び助言",null,null,null,null,null,null,null,null,null,null,null,null,null,null,"工程に生じた異常、苦情等に関する処置及びその対策に関する指導及び助言","適"]
[]
[null,null,null,"（ⅵ）","就業者に対する品質管理に関する教育訓練の推進",null,null,null,null,null,null,null,null,null,null,null,null,null,null,"就業者に対する品質管理に関する教育訓練の推進","適"]
[]
[null,null,null,"（ⅶ）","外注管理に関する指導及び助言",null,null,null,null,null,null,null,null,null,null,null,null,null,null,"外注管理に関する指導及び助言","適"]
[null,null,null,"(ⅷ)","製品の品質基準への適合性の承認",null,null,null,null,null,null,null,null,null,null,null,null,null,null,"製品の品質基準への適合性の承認","適"]
[null,null,null,"（ⅸ）","製品の出荷の承認",null,null,null,null,null,null,null,null,null,null,null,null,null,null,"製品の出荷の承認","適"]
[null,null,-2,"品質管理推進責任者は、製品の製造に必要な技術に関する知識を有し、かつ、これに関する実務の経験を有する者であって、学校教育法（昭和二十二年法律第二十六号）に基づく大学、短期大学若しくは工業に関する高等専門学校、旧大学令（大正七年勅令第三百八十八号）に基づく大学、旧専門学校令（明治三十六年勅令第六十一号）に基づく専門学校若しくは外国におけるこれらの学校に相当する学校の工学若しくはこれに相当する課程において品質管理に関する科目を修めて卒業し（当該科目を修めて同法による専門職大学の前期課程を修了する場合を含む。）、又はこれに準ずる品質管理に関する科目の講習会の課程を修了することにより品質管理に関する知見を有すると認められるものであること。",null,null,"高強度コンクリート製造マニュアル及び社内規格の職務分掌規定に基づいた職制及び職務内容について付表－9.1に示す。",null,null,null,null,null,null,null,null,null,null,null,null,"品質管理推進責任者は、製品の製造に必要な技術に関する知識を有し、かつ、これに関する実務の経験を有する者であって、品質管理に関する知見を有すると認められるものであることを確認した。","適"]

{"sheet":"(七)P11","index":10,"n_rows":41,"n_cols":37,"rows_kept":41,"cut":false,"hidden":false,"merged":[[35,2,38,7],[35,9,38,33],[40,2,42,7],[40,9,42,33],[15,2,25,7],[15,35,34,35],[16,10,17,33],[18,10,20,33],[21,10,23,33],[24,10,27,33],[0,0,0,36],[1,8,1,35],[2,0,2,7],[2,8,2,33],[3,2,13,7],[4,10,6,33],[7,10,8,33],[9,10,10,33],[11,10,13,33],[3,35,14,35]]}
["（別表）　国土交通省告示第1164号　工場等にて行う試験に立ち会い、又は工場等における製造、検査若しくは品質管理を実地に確認する場合"]
[null,null,null,null,null,null,null,null,"内山柏工場式高強度レディーミクストコンクリート （（株）内山アドバンス 柏工場）"]
["条件",null,null,null,null,null,null,null,"概要",null,null,null,null,null,null,null,null,null,null,null,null,null,null,null,null,null,null,null,null,null,null,null,null,null,null,"評価内容","適・否"]
["（一）",null,"重点確認対象者以外の者の申請に係る工場等における製品の品質検査の実地確認",null,null,null,null,null,null,"指定建築材料について認定を受けようとする場合（次に該当する場合を除く。）",null,null,null,null,null,null,null,null,null,null,null,null,null,null,null,null,null,null,null,null,null,null,null,null,null,"試験報告書により、公的試験所で品質に関する試験が行われたことを確認した。加えて公的試験所の試験報告書と自社試験所の試験結果との比較により、同一条件で製作された試験体の圧縮強度に差異がないことを確認した。\n以上より、製品の品質検査の実地確認は行わないとした。","適"]
[null,null,null,null,null,null,null,null,"一",null,"認定を受けようとする指定建築材料が、既に認定を受けた指定建築材料と同等の品質を有し、かつ、既に認定を受けた指定建築材料の品質保持に必要な技術的生産条件の軽微な変更であって、国土交通大臣が安全上、防火上及び衛生上支障がないと認める場合"]
[]
[]
[null,null,null,null,null,null,null,null,null,"イ","当該認定のための審査に当たって、工場等における製品の品質検査の実地確認又は次号の規定による試験が行われたものであること。"]
[]
[null,null,null,null,null,null,null,null,null,"ロ","当該規定のための審査に当たって、工場等における製造、検査（製品の品質検査を除く。）及び品質管理の実地確認又は（二）項の第二号の規定による審査が行われたものであること。"]
[]
[null,null,null,null,null,null,null,null,"二",null,"認定を受けようとする指定建築材料の品質に関する試験が、国際標準化機構及び国際電気標準会議が定めた試験所に関する基準に適合する試験所その他の当該試験を公正かつ適確に行うことができる試験所によって行われたことが確かめられた場合"]
[]
[]
[]
["(二）",null,"重点確認対象者以外の者の申請に係る工場等における製造、検査（製品の品質検査を除く。）及び品質管理の実地確認",null,null,null,null,null,null,"指定建築材料について認定を受けようとする場合（次に該当する場合を除く。）",null,null,null,null,null,null,null,null,null,null,null,null,null,null,null,null,null,null,null,null,null,null,null,null,null,"①指定建築材料の生産についての産業標準化法に規定する認証を受けていること。\n②認定を受けようとする指定建築材料の技術的生産条件が、当該認証に係る指定建築材料の技術的生産条件と同等であること。\n③上記の認証を受けたことを証する書類（日本工業規格適合認証書の写し）及び当該認証の申請書類によって、平成12年建設省告示第1446号第三第1項第二号～第六号までに規定する基準に適合することを確認した。\n以上①～③より実地確認を省略した。\n","適"]
[null,null,null,null,null,null,null,null,"一",null,"既に認定を受けた指定建築材料の品質保持に必要な技術的生産条件の軽微な変更であって、国土交通大臣が安全上、防火上及び衛生上支障がないと認める場合"]
[]
[null,null,null,null,null,null,null,null,"二",null,"次のイ又はロに掲げる認証を受けた場合であって、当該認証を受けたことを証する書類及び当該認証の申請書の添付書類によって、平成12年建設省告示第1446号第三第1項第二号から第六号までに規定する基準に適合することが確かめられた場合"]
[]
[]
[null,null,null,null,null,null,null,null,null,"イ","認定を受けようとする指定建築材料の品質保持に必要な技術的な生産条件がJIS　Q9001（品質マネジメントシステム－要求事項）－2000の規定に適合していることについての国際標準化機構及び国際電気標準会議が定めた製品の認証を行う機関に関する基準に適合する機関の認証"]
[]
[]
[null,null,null,null,null,null,null,null,null,"ロ","指定建築材料の生産についての産業標準化法（昭和24年法律第185号）第30条第1項に規定する認証（認定を受けようとする指定建築材料の技術的生産条件が、当該認証に係る指定建築材料の技術的生産条件と同等であることが確かめられた場合に限る。）"]
[]
[]
[]
[]
[]
[]
[]
[]
[]
[]
["（三）",null,"重点確認対象者の申請に係る工場等における製品の品質検査の実地確認",null,null,null,null,null,null,"指定建築材料について認定を受けようとする場合（認定を受けようとする指定建築材料が、既に認定を受けた指定建築材料（重点確認対象者となった後に(一）項の第一号イ及びロの規定による実地確認が行われたものに限る。）と同等の品質を有し、かつ、既に認定を受けた指定建築材料の品質保持に必要な技術的生産条件の軽微な変更であって、国土交通大臣が安全上、防火上及び衛生上支障がないと認める場合を除く。）",null,null,null,null,null,null,null,null,null,null,null,null,null,null,null,null,null,null,null,null,null,null,null,null,null,"該当しない。","－"]
[]
[]
[]
[]
["（四）",null,"重点確認対象者の申請に係る工場等における製造、検査（製品の品質検査を除く。）及び品質管理の実地確認",null,null,null,null,null,null,"指定建築材料について認定を受けようとする場合（既に認定を受けた指定建築材料（重点確認対象者となった後に(一）項の第一号ロの規定による実地確認が行われたものに限る。）の品質保持に必要な技術的生産条件の軽微な変更であって、国土交通大臣が安全上、防火上及び衛生上支障がないと認める場合を除く。）",null,null,null,null,null,null,null,null,null,null,null,null,null,null,null,null,null,null,null,null,null,null,null,null,null,"該当しない。","－"]

{"sheet":"付表","index":11,"n_rows":22,"n_cols":5,"rows_kept":22,"cut":false,"hidden":false,"merged":[[3,4,3,19],[5,1,5,3],[3,1,3,3],[17,1,17,3],[17,4,17,19],[7,1,7,3],[9,1,9,3],[9,4,9,19],[7,4,7,19],[19,4,19,19],[21,1,21,3],[21,4,21,19],[5,4,5,19],[11,1,11,3],[11,4,11,19],[13,1,13,3],[13,4,13,19],[15,1,15,3],[15,4,15,19],[19,1,19,3]]}
[]
[null,"付表例"]
[]
[null,"付表-１",null,null,"製品の品質特性及び品質管理の概要"]
[]
[null,"付表-2.1～",null,null,"資材管理の概要（セメント、細骨材、粗骨材、練混ぜ水、混和剤、添加材）"]
[]
[null,"付表-3.1～",null,null,"工程検査の概要"]
[]
[null,"付表-4.1～",null,null,"主要製造設備及びその管理の概要"]
[]
[null,"付表-5",null,null,"主要検査設備及びその管理の概要"]
[]
[null,"付表-6",null,null,"外注状況及び外注管理の概要"]
[]
[null,"付表-7",null,null,"苦情処理の概要"]
[]
[null,"付表-8.1～",null,null,"製造マニュアル及び社内規格の概要"]
[]
[null,"付表-9.1～",null,null,"職制及び職務内容"]
[]
[null,"付表-10.1～",null,null,"就業者に対する教育訓練の概要"]